## Пр
Пр-1
Сводная ведомость физических и физико-механических свойств грунтов по сейсмологическим профилям
Номер слоя | Наименование профилей. Описание выделенных слоев. | Подошва слоя, м | Мощ-ность, м | Плотность грунта, г/см3 | Коэффициент пористости | Модуль деформации, Мпа | Удельное сцепление, Мпа | Скорость, Vp, м/сек | Скорость, Vs, м/сек | Отношение Vp/Vs
N |  |  | h | ρn | e | E | Cn | Vp | Vs
1 | Почвенный слой- суглинок гумусированный. | 0.3 | 0.3 | 1.69982 | 1.095198 | 4.5632 | 0.04184401 | 310 | 152 | 2.039474
2 | Насыпной грунт– строительный мусор, асфальт, остатки железобетонных конструкций с суглинистым заполнителем. | 3 | 2.7 | 1.75456 | 1.034984 | 9.368 | 0.05445098 | 480 | 230 | 2.086957
3 | Суглинок просадочный I типа, твёрдый. < 30%. | 7 | 4 | 1.869836 | 0.9081804 | 20.3328 | 0.09666959 | 838 | 408 | 2.053922
4 | Песок средний, средней плотности, с галькой, гравием, маловлажный. | 14 | 7 | 2.122606 | 0.6301334 | 40.784 | 0.2189853 | 1623 | 740 | 2.193243
5 | Галечник из магматических пород, маловлажный. Заполнитель песок средний < 30%. | 24 | 10 | 2.218884 | 0.5242276 | 47.4984 | 0.2703593 | 1922 | 849 | 2.26384
6 | Гравийный грунт с песчаным заполнителем > 30%, водонасыщенный. Плотность 1. | 40 | 16 | 2.27459 | 0.462951 | 54.4592 | 0.3291086 | 2095 | 962 | 2.177755
7 | Гравийный грунт с песчаным заполнителем > 30%, водонасыщенный. Плотность 2. | 90 | 50 | 2.409508 | 0.3145412 | 61.6048 | 0.3950525 | 2514 | 1078 | 2.332096
8 | Гравийный грунт с песчаным заполнителем > 30%, водонасыщенный. Плотность 3. | 150 | 60 | 2.42432 | 0.298248 | 67.8264 | 0.4569939 | 2560 | 1179 | 2.171332
9 | Гравийный грунт с песчаным заполнителем > 30%, водонасыщенный. Плотность 4. | 220 | 70 | 2.717018 | 0.0762802 | 98.1336 | 0.8161063 | 3469 | 1671 | 2.076002
Пр-2
Сводная ведомость физических и физико-механических свойств грунтов по сейсмологическим профилям
Номер слоя | Наименование профилей. Описание выделенных слоев. | Подошва слоя, м | Мощ-ность, м | Плотность грунта, г/см3 | Коэффициент пористости | Модуль деформации, Мпа | Удельное сцепление, Мпа | Скорость, Vp, м/сек | Скорость, Vs, м/сек | Отношение Vp/Vs
N |  |  | h | ρn | e | E | Cn | Vp | Vs
1 | Почвенный слой- суглинок гумусированный. | 0.3 | 0.3 | 1.700142 | 1.0948438 | 5.1792 | 0.04324109 | 311 | 162 | 1.919753
2 | Насыпной грунт– строительный мусор, асфальт, остатки железобетонных конструкций с суглинистым заполнителем. | 3 | 2.7 | 1.754882 | 1.0346298 | 9.368 | 0.05445098 | 481 | 230 | 2.091304
3 | Суглинок просадочный I типа, твёрдый. < 30%. | 7 | 4 | 1.874666 | 0.9028674 | 21.38 | 0.1016066 | 853 | 425 | 2.007059
4 | Песок средний, средней плотности, с галькой, гравием, маловлажный. | 14 | 7 | 2.117776 | 0.6354464 | 41.6464 | 0.2252866 | 1608 | 754 | 2.132626
5 | Галечник из магматических пород, маловлажный. Заполнитель песок средний < 30%. | 24 | 10 | 2.20053 | 0.544417 | 46.4512 | 0.2620002 | 1865 | 832 | 2.241587
6 | Гравийный грунт с песчаным заполнителем > 30%, водонасыщенный. Плотность 1. | 40 | 16 | 2.318704 | 0.4144256 | 66.2248 | 0.4406519 | 2232 | 1153 | 1.93582
7 | Гравийный грунт с песчаным заполнителем > 30%, водонасыщенный. Плотность 2. | 90 | 50 | 2.412406 | 0.3113534 | 69.9824 | 0.4794229 | 2523 | 1214 | 2.078254
8 | Гравийный грунт с песчаным заполнителем > 30%, водонасыщенный. Плотность 3. | 150 | 60 | 2.444284 | 0.2762876 | 74.356 | 0.5264242 | 2622 | 1285 | 2.040467
9 | Гравийный грунт с песчаным заполнителем > 30%, водонасыщенный. Плотность 4. | 220 | 70 | 2.761776 | 0.0270464 | 105.7104 | 0.9201471 | 3608 | 1794 | 2.011148
Пр-3
Сводная ведомость физических и физико-механических свойств грунтов по сейсмологическим профилям
Номер слоя | Наименование профилей. Описание выделенных слоев. | Подошва слоя, м | Мощ-ность, м | Плотность грунта, г/см3 | Коэффициент пористости | Модуль деформации, Мпа | Удельное сцепление, Мпа | Скорость, Vp, м/сек | Скорость, Vs, м/сек | Отношение Vp/Vs
N |  |  | h | ρn | e | E | Cn | Vp | Vs
1 | Почвенный слой- суглинок гумусированный. | 0.3 | 0.3 | 1.70143 | 1.093427 | 5.056 | 0.04295634 | 315 | 160 | 1.96875
2 | Насыпной грунт– строительный мусор, асфальт, остатки железобетонных конструкций с суглинистым заполнителем. | 3 | 2.7 | 1.755848 | 1.0335672 | 9.9224 | 0.05614983 | 484 | 239 | 2.025105
3 | Суглинок просадочный I типа, твёрдый. < 30%. | 7 | 4 | 1.888512 | 0.8876368 | 21.4416 | 0.1019017 | 896 | 426 | 2.103286
4 | Песок средний, средней плотности, с галькой, гравием, маловлажный. | 14 | 7 | 2.091694 | 0.6641366 | 40.0448 | 0.2136549 | 1527 | 728 | 2.097527
5 | Галечник из магматических пород, маловлажный. Заполнитель песок средний < 30%. | 24 | 10 | 2.17316 | 0.574524 | 47.7448 | 0.2723446 | 1780 | 853 | 2.086753
6 | Гравийный грунт с песчаным заполнителем > 30%, водонасыщенный. Плотность 1. | 40 | 16 | 2.313874 | 0.4197386 | 66.2248 | 0.4406519 | 2217 | 1153 | 1.92281
7 | Гравийный грунт с песчаным заполнителем > 30%, водонасыщенный. Плотность 2. | 90 | 50 | 2.367648 | 0.3605872 | 70.4136 | 0.4839677 | 2384 | 1221 | 1.952498
8 | Гравийный грунт с песчаным заполнителем > 30%, водонасыщенный. Плотность 3. | 150 | 60 | 2.476484 | 0.2408676 | 80.2696 | 0.5931336 | 2722 | 1381 | 1.971035
9 | Гравийный грунт с песчаным заполнителем > 30%, водонасыщенный. Плотность 4. | 220 | 70 | 2.768538 | 0.0196082 | 98.4416 | 0.8202273 | 3629 | 1676 | 2.165274