## Пр 1-3
Физические и физико-механические свойства грунтов (средние значения) по профилю Пр.1. Аэропорт.
Номер слоя | Описание выделенных слоёв | Подошва слоя, м | Мощ-ность, м | Плотность грунта, г/см3 | Коэффициент пористости | Модуль деформации, Мпа | Удельное сцепление, Мпа | Скорость, Vp, м/сек | Скорость, Vs, м/сек | Отношение Vp/Vs
N |  |  | h | ρn | e | E | Cn | Vp | Vs
1 | Насыпной грунт– бетон, 0,15 м, галька. Гравий с мелкими валунами из окатанных обломков магматических пород с глинистым заполнителем. | 1.2 | 1.2 | 1.970802 | 0.7971178 | 21.072 | 0.1001389 | 841 | 420 | 2.002381
2 | Глина песчанистая, полутвёрдая | 2.84 | 1.64 | 2.06064 | 0.698296 | 26.3696 | 0.1271708 | 1120 | 506 | 2.213439
3 | Глина песчанистая твёрдая | 4.8 | 1.96 | 2.202088 | 0.5427032 | 38.32 | 0.2014723 | 1404 | 700 | 2.005714
4 | Гравийно-галечниковые отложения с песчано-глинистым заполнителем. | 10.7 | 5.9 | 2.29096 | 0.444944 | 47.252 | 0.2683811 | 1680 | 845 | 1.988166
5 | Глина плотная с прослоями | 24.1 | 13.4 | 2.377774 | 0.3494486 | 58.956 | 0.3699524 | 2167 | 1035 | 2.09372
6 | Глина аргиллитоподобная | 39 | 14.9 | 2.476162 | 0.2412218 | 80.516 | 0.5959911 | 2721 | 1385 | 1.964621
Физические и физико-механические свойства грунтов (средние значения) по профилю Пр.2. Аэропорт.
Номер слоя | Описание выделенных слоёв | Подошва слоя, м | Мощ-ность, м | Плотность грунта, г/см3 | Коэффициент пористости | Модуль деформации, Мпа | Удельное сцепление, Мпа | Скорость, Vp, м/сек | Скорость, Vs, м/сек | Отношение Vp/Vs
N |  |  | h | ρn | e | E | Cn | Vp | Vs
1 | Насыпной грунт– бетон, 0,15 м, галька. Гравий с мелкими валунами из окатанных обломков магматических пород с глинистым заполнителем. | 1.18 | 1.18 | 1.980462 | 0.7864918 | 22.612 | 0.1076073 | 871 | 445 | 1.957303
2 | Глина песчанистая, полутвёрдая | 2.82 | 1.64 | 2.067724 | 0.6905036 | 30.1888 | 0.1489548 | 1142 | 568 | 2.010563
3 | Глина песчанистая твёрдая | 4.96 | 2.14 | 2.214002 | 0.5295978 | 35.3016 | 0.1810217 | 1441 | 651 | 2.213518
4 | Гравийно-галечниковые отложения с песчано-глинистым заполнителем. | 10.7 | 5.74 | 2.250066 | 0.4899274 | 42.1392 | 0.228927 | 1553 | 762 | 2.038058
5 | Глина плотная с прослоями | 24.4 | 13.7 | 2.34815 | 0.382035 | 58.4016 | 0.3647961 | 2075 | 1026 | 2.022417
6 | Глина аргиллитоподобная | 39 | 14.6 | 2.483568 | 0.2330752 | 81.0088 | 0.6017247 | 2744 | 1393 | 1.969849
Физические и физико-механические свойства грунтов (средние згначения) по профилю Пр.3. Аэропорт.
Номер слоя | Описание выделенных слоёв | Подошва слоя, м | Мощ-ность, м | Плотность грунта, г/см3 | Коэффициент пористости | Модуль деформации, Мпа | Удельное сцепление, Мпа | Скорость, Vp, м/сек | Скорость, Vs, м/сек | Отношение Vp/Vs
N |  |  | h | ρn | e | E | Cn | Vp | Vs
1 | Насыпной грунт– бетон, 0,15 м, галька. Гравий с мелкими валунами из окатанных обломков магматических пород с глинистым заполнителем. | 1.99 | 1.99 | 1.985936 | 0.7804704 | 21.996 | 0.1045811 | 888 | 435 | 2.041379
2 | Глина песчанистая, полутвёрдая | 2.72 | 0.73 | 2.051624 | 0.7082136 | 27.6016 | 0.1339914 | 1092 | 526 | 2.076046
3 | Глина песчанистая твёрдая | 4.6 | 1.88 | 2.19436 | 0.551204 | 36.2872 | 0.187577 | 1380 | 667 | 2.068966
4 | Гравийно-галечниковые отложения с песчано-глинистым заполнителем. | 10.1 | 5.5 | 2.246202 | 0.4941778 | 41.4616 | 0.2239288 | 1541 | 751 | 2.051931
5 | Глина плотная с прослоями | 24.7 | 14.6 | 2.370046 | 0.3579494 | 60.7424 | 0.3867963 | 2143 | 1064 | 2.014098
6 | Глина аргиллитоподобная | 43 | 18.3 | 2.5016 | 0.21324 | 83.288 | 0.628564 | 2800 | 1430 | 1.958042
Физические и физико-механические свойства грунтов (средние згначения) по профилю Пр.4. Аэропорт.
Номер слоя | Описание выделенных слоёв | Подошва слоя, м | Мощ-ность, м | Плотность грунта, г/см3 | Коэффициент пористости | Модуль деформации, Мпа | Удельное сцепление, Мпа | Скорость, Vp, м/сек | Скорость, Vs, м/сек | Отношение Vp/Vs
N |  |  | h | ρn | e | E | Cn | Vp | Vs
1 | Насыпной грунт– бетон, 0,15 м, галька. Гравий с мелкими валунами из окатанных обломков магматических пород с глинистым заполнителем. | 1.99 | 1.99 | 1.977242 | 0.7900338 | 21.8112 | 0.1036833 | 861 | 432 | 1.993056
2 | Глина песчанистая, полутвёрдая | 2.72 | 0.73 | 2.03327 | 0.728403 | 26.0616 | 0.1254967 | 1035 | 501 | 2.065868
3 | Глина песчанистая твёрдая | 4.6 | 1.88 | 2.221086 | 0.5218054 | 39.4904 | 0.2097 | 1463 | 719 | 2.034771
4 | Гравийно-галечниковые отложения с песчано-глинистым заполнителем. | 10.1 | 5.5 | 2.313822 | 0.4197958 | 47.56 | 0.270855 | 1751 | 850 | 2.06
5 | Глина плотная с прослоями | 24.7 | 14.6 | 2.437988 | 0.2832132 | 67.272 | 0.4513061 | 2354 | 1170 | 2.011966
6 | Глина аргиллитоподобная | 43 | 18.3 | 2.47262 | 0.245118 | 78.5448 | 0.5733049 | 2710 | 1353 | 2.002956
Физические и физико-механические свойства грунтов (средние згначения) по профилю Пр.5. Аэропорт.
Номер слоя | Описание выделенных слоёв | Подошва слоя, м | Мощ-ность, м | Плотность грунта, г/см3 | Коэффициент пористости | Модуль деформации, Мпа | Удельное сцепление, Мпа | Скорость, Vp, м/сек | Скорость, Vs, м/сек | Отношение Vp/Vs
N |  |  | h | ρn | e | E | Cn | Vp | Vs
1 | Насыпной грунт– бетон, 0,15 м, галька. Гравий с мелкими валунами из окатанных обломков магматических пород с глинистым заполнителем. | 1.99 | 1.99 | 1.952126 | 0.8176614 | 18.2384 | 0.08725294 | 783 | 374 | 2.093583
2 | Глина песчанистая, полутвёрдая | 2.72 | 0.73 | 2.038422 | 0.7227358 | 27.3552 | 0.1326115 | 1051 | 522 | 2.01341
3 | Глина песчанистая твёрдая | 4.6 | 1.88 | 2.227526 | 0.5147214 | 41.3384 | 0.2230259 | 1483 | 749 | 1.979973
4 | Гравийно-галечниковые отложения с песчано-глинистым заполнителем. | 10.1 | 5.5 | 2.3296 | 0.40244 | 48.2992 | 0.276837 | 1800 | 862 | 2.088167
5 | Глина плотная с прослоями | 24.7 | 14.6 | 2.463748 | 0.2548772 | 68.2576 | 0.4614403 | 2434 | 1186 | 2.052277
6 | Глина аргиллитоподобная | 43 | 18.3 | 2.47906 | 0.238034 | 81.9328 | 0.6125419 | 2730 | 1408 | 1.93892